## 60
| Unidad | 6 | Cantidad | PVP | Importe
Partida | m² | Sistema de Aislamiento de Tejados BORJATHERM, compuesto por paneles autoportantes de poliuretano de alta densidad, de espesor 60 mm, revestidos en aluminio gofrado por sus 4 caras y con rastrel ventilado de Aluzinc incorporado en el panel, al paso de 395 mm, con coeficiente de transmisión térmica λ=0,022 W/m·K. Con cobertura de teja cerámica plana modelo TECHNICA-10 Nature Roja de TEJAS BORJA, de 475 x 262 mm, a razón de 10,9 ud/m2. Incluso p.p. de cinta butílica BORJATHERM para sellado de juntas entre paneles, adhesivo sellador y espuma para tejados de Tejas Borja para sellado y relleno de encuentros, anclajes del panel al soporte y tornillería de fijación de las tejas al rastrel. Resolución de cumbreras y limatesas ventiladas con rastrel auxiliar BORJATHERM, soporte de rastrel de cumbrera regulable, rastrel de cumbrera de 40 mm y bajo cumbrera, p.p de piezas especiales, peines y tejas de ventilación (1 cada 10 m²). Instalado según Norma UNE-136020 y siguiendo las instrucciones del fabricante. | 1 |  | 114.9056
Material | u | Teja TECHNICA 10 Nature Roja | 10.9 | 3.39 | 36.951
Material | u | Teja Ventilación TECHNICA 10 Nature | 0.1 | 47.22 | 4.722
Material | u | Caballete 100º Nature | 0.04 | 12.82 | 0.5128
Material | m² | Panel BORJATHERM espesor 60 mm paso 395. | 1 | 52.83 | 52.83
Material | m | Rastrel auxiliar BORJATHERM Aluzinc | 0.2 | 5.73 | 1.146
Material | m | Cinta butílica BORJATHERM 100 mm. | 0.6 | 1.34 | 0.804
Material | m | Liston de arranque 60 x 50 mm | 0.2 | 2.86 | 0.572
Material | m | Rastrel + Peine de ventilación de alero 30-60 mm | 0.2 | 1.03 | 0.206
Material | m | Bajo Cumbrera TB-Roll 390 mm | 0.1 | 3.98 | 0.398
Material | u | Soporte de rastrel de cumbrera regulable | 0.2 | 1.45 | 0.29
Material | u | Espuma Fijación Tejas | 0.03 | 5.75 | 0.1725
Material | u | Adhesivo-Sellador masilla PU 300 | 0.05 | 4.83 | 0.2415
Material | u | Tornillería fijación | 0.16 | 3.08 | 0.4928
Mano de obra | h | Oficial 1ª | 0.3 | 18.43 | 5.529
Mano de obra | h | Ayudante | 0.3 | 17.17 | 5.151
Mano de obra | h | Peón | 0.3 | 16.29 | 4.887
114.9056

## 80
| Unidad | 6 | Cantidad | PVP | Importe
Partida | m² | Sistema de Aislamiento de Tejados BORJATHERM, compuesto por paneles autoportantes de poliuretano de alta densidad, de espesor 80 mm, revestidos en aluminio gofrado por sus 4 caras y con rastrel ventilado de Aluzinc incorporado en el panel, al paso de 395 mm, con coeficiente de transmisión térmica λ=0,022 W/m·K. Con cobertura de teja cerámica plana modelo TECHNICA-10 Nature Roja de TEJAS BORJA, de 475 x 262 mm, a razón de 10,9 ud/m2. Incluso p.p. de cinta butílica BORJATHERM para sellado de juntas entre paneles, adhesivo sellador y espuma para tejados de Tejas Borja para sellado y relleno de encuentros, anclajes del panel al soporte y tornillería de fijación de las tejas al rastrel. Resolución de cumbreras y limatesas ventiladas con rastrel auxiliar BORJATHERM, soporte de rastrel de cumbrera regulable, rastrel de cumbrera de 40 mm y bajo cumbrera, p.p de piezas especiales, peines y tejas de ventilación (1 cada 10 m²). Instalado según Norma UNE-136020 y siguiendo las instrucciones del fabricante. | 1 |  | 124.3536
Material | u | Teja TECHNICA 10 Nature Roja | 10.9 | 3.39 | 36.951
Material | u | Teja Ventilación TECHNICA 10 Nature | 0.1 | 47.22 | 4.722
Material | u | Caballete 100º Nature | 0.04 | 12.82 | 0.5128
Material | m² | Panel BORJATHERM espesor 80 mm paso 395. | 1 | 62.08 | 62.08
Material | m | Rastrel auxiliar BORJATHERM Aluzinc | 0.2 | 5.73 | 1.146
Material | m | Cinta butílica BORJATHERM 100 mm. | 0.6 | 1.34 | 0.804
Material | m | Liston de arranque 80 x 50 mm | 0.2 | 3.85 | 0.77
Material | m | Rastrel + Peine de ventilación de alero 30-60 mm | 0.2 | 1.03 | 0.206
Material | m | Bajo Cumbrera TB-Roll 390 mm | 0.1 | 3.98 | 0.398
Material | u | Soporte de rastrel de cumbrera regulable | 0.2 | 1.45 | 0.29
Material | u | Espuma Fijación Tejas | 0.03 | 5.75 | 0.1725
Material | u | Adhesivo-Sellador masilla PU 300 | 0.05 | 4.83 | 0.2415
Material | u | Tornillería fijación | 0.16 | 3.08 | 0.4928
Mano de obra | h | Oficial 1ª | 0.3 | 18.43 | 5.529
Mano de obra | h | Ayudante | 0.3 | 17.17 | 5.151
Mano de obra | h | Peón | 0.3 | 16.29 | 4.887
124.3536

## 100
| Unidad | 6 | Cantidad | PVP | Importe
Partida | m² | Sistema de Aislamiento de Tejados BORJATHERM, compuesto por paneles autoportantes de poliuretano de alta densidad, de espesor 100 mm, revestidos en aluminio gofrado por sus 4 caras y con rastrel ventilado de Aluzinc incorporado en el panel, al paso de 395 mm, con coeficiente de transmisión térmica λ=0,022 W/m·K. Con cobertura de teja cerámica plana modelo TECHNICA-10 Nature Roja de TEJAS BORJA, de 475 x 262 mm, a razón de 10,9 ud/m2. Incluso p.p. de cinta butílica BORJATHERM para sellado de juntas entre paneles, adhesivo sellador y espuma para tejados de Tejas Borja para sellado y relleno de encuentros, anclajes del panel al soporte y tornillería de fijación de las tejas al rastrel. Resolución de cumbreras y limatesas ventiladas con rastrel auxiliar BORJATHERM, soporte de rastrel de cumbrera regulable, rastrel de cumbrera de 40 mm y bajo cumbrera, p.p de piezas especiales, peines y tejas de ventilación (1 cada 10 m²). Instalado según Norma UNE-136020 y siguiendo las instrucciones del fabricante. | 1 |  | 133.8276
Material | u | Teja TECHNICA 10 Nature Roja | 10.9 | 3.39 | 36.951
Material | u | Teja Ventilación TECHNICA 10 Nature | 0.1 | 47.22 | 4.722
Material | u | Caballete 100º Nature | 0.04 | 12.82 | 0.5128
Material | m² | Panel BORJATHERM espesor 100 mm paso 395. | 1 | 71.18 | 71.18
Material | m | Rastrel auxiliar BORJATHERM Aluzinc | 0.2 | 5.73 | 1.146
Material | m | Cinta butílica BORJATHERM 100 mm. | 0.6 | 1.34 | 0.804
Material | m | Liston de arranque 60 x 50 mm | 0.4 | 2.86 | 1.144
Material | m | Rastrel + Peine de ventilación de alero 30-60 mm | 0.2 | 1.03 | 0.206
Material | m | Bajo Cumbrera TB-Roll 390 mm | 0.1 | 3.98 | 0.398
Material | u | Soporte de rastrel de cumbrera regulable | 0.2 | 1.45 | 0.29
Material | u | Espuma Fijación Tejas | 0.03 | 5.75 | 0.1725
Material | u | Adhesivo-Sellador masilla PU 300 | 0.05 | 4.83 | 0.2415
Material | u | Tornillería fijación | 0.16 | 3.08 | 0.4928
Mano de obra | h | Oficial 1ª | 0.3 | 18.43 | 5.529
Mano de obra | h | Ayudante | 0.3 | 17.17 | 5.151
Mano de obra | h | Peón | 0.3 | 16.29 | 4.887
133.8276

## 120
| Unidad | 6 | Cantidad | PVP | Importe
Partida | m² | Sistema de Aislamiento de Tejados BORJATHERM, compuesto por paneles autoportantes de poliuretano de alta densidad, de espesor 120 mm, revestidos en aluminio gofrado por sus 4 caras y con rastrel ventilado de Aluzinc incorporado en el panel, al paso de 395 mm, con coeficiente de transmisión térmica λ=0,022 W/m·K. Con cobertura de teja cerámica plana modelo TECHNICA-10 Nature Roja de TEJAS BORJA, de 475 x 262 mm, a razón de 10,9 ud/m2. Incluso p.p. de cinta butílica BORJATHERM para sellado de juntas entre paneles, adhesivo sellador y espuma para tejados de Tejas Borja para sellado y relleno de encuentros, anclajes del panel al soporte y tornillería de fijación de las tejas al rastrel. Resolución de cumbreras y limatesas ventiladas con rastrel auxiliar BORJATHERM, soporte de rastrel de cumbrera regulable, rastrel de cumbrera de 40 mm y bajo cumbrera, p.p de piezas especiales, peines y tejas de ventilación (1 cada 10 m²). Instalado según Norma UNE-136020 y siguiendo las instrucciones del fabricante. | 1 |  | 142.1676
Material | u | Teja TECHNICA 10 Nature Roja | 10.9 | 3.39 | 36.951
Material | u | Teja Ventilación TECHNICA 10 Nature | 0.1 | 47.22 | 4.722
Material | u | Caballete 100º Nature | 0.04 | 12.82 | 0.5128
Material | m² | Panel BORJATHERM espesor 120 mm paso 395. | 1 | 79.52 | 79.52
Material | m | Rastrel auxiliar BORJATHERM Aluzinc | 0.2 | 5.73 | 1.146
Material | m | Cinta butílica BORJATHERM 100 mm. | 0.6 | 1.34 | 0.804
Material | m | Liston de arranque 60 x 50 mm | 0.4 | 2.86 | 1.144
Material | m | Rastrel + Peine de ventilación de alero 30-60 mm | 0.2 | 1.03 | 0.206
Material | m | Bajo Cumbrera TB-Roll 390 mm | 0.1 | 3.98 | 0.398
Material | u | Soporte de rastrel de cumbrera regulable | 0.2 | 1.45 | 0.29
Material | u | Espuma Fijación Tejas | 0.03 | 5.75 | 0.1725
Material | u | Adhesivo-Sellador masilla PU 300 | 0.05 | 4.83 | 0.2415
Material | u | Tornillería fijación | 0.16 | 3.08 | 0.4928
Mano de obra | h | Oficial 1ª | 0.3 | 18.43 | 5.529
Mano de obra | h | Ayudante | 0.3 | 17.17 | 5.151
Mano de obra | h | Peón | 0.3 | 16.29 | 4.887
142.1676

## 140
| Unidad | 6 | Cantidad | PVP | Importe
Partida | m² | Sistema de Aislamiento de Tejados BORJATHERM, compuesto por paneles autoportantes de poliuretano de alta densidad, de espesor 140 mm, revestidos en aluminio gofrado por sus 4 caras y con rastrel ventilado de Aluzinc incorporado en el panel, al paso de 395 mm, con coeficiente de transmisión térmica λ=0,022 W/m·K. Con cobertura de teja cerámica plana modelo TECHNICA-10 Nature Roja de TEJAS BORJA, de 475 x 262 mm, a razón de 10,9 ud/m2. Incluso p.p. de cinta butílica BORJATHERM para sellado de juntas entre paneles, adhesivo sellador y espuma para tejados de Tejas Borja para sellado y relleno de encuentros, anclajes del panel al soporte y tornillería de fijación de las tejas al rastrel. Resolución de cumbreras y limatesas ventiladas con rastrel auxiliar BORJATHERM, soporte de rastrel de cumbrera regulable, rastrel de cumbrera de 40 mm y bajo cumbrera, p.p de piezas especiales, peines y tejas de ventilación (1 cada 10 m²). Instalado según Norma UNE-136020 y siguiendo las instrucciones del fabricante. | 1 |  | 153.0756
Material | u | Teja TECHNICA 10 Nature Roja | 10.9 | 3.39 | 36.951
Material | u | Teja Ventilación TECHNICA 10 Nature | 0.1 | 47.22 | 4.722
Material | u | Caballete 100º Nature | 0.04 | 12.82 | 0.5128
Material | m² | Panel BORJATHERM espesor 140 mm paso 395. | 1 | 90.23 | 90.23
Material | m | Rastrel auxiliar BORJATHERM Aluzinc | 0.2 | 5.73 | 1.146
Material | m | Cinta butílica BORJATHERM 100 mm. | 0.6 | 1.34 | 0.804
Material | m | Liston de arranque 60 x 50 mm | 0.2 | 2.86 | 0.572
Material | m | Liston de arranque 80 x 50 mm | 0.2 | 3.85 | 0.77
Material | m | Rastrel + Peine de ventilación de alero 30-60 mm | 0.2 | 1.03 | 0.206
Material | m | Bajo Cumbrera TB-Roll 390 mm | 0.1 | 3.98 | 0.398
Material | u | Soporte de rastrel de cumbrera regulable | 0.2 | 1.45 | 0.29
Material | u | Espuma Fijación Tejas | 0.03 | 5.75 | 0.1725
Material | u | Adhesivo-Sellador masilla PU 300 | 0.05 | 4.83 | 0.2415
Material | u | Tornillería fijación | 0.16 | 3.08 | 0.4928
Mano de obra | h | Oficial 1ª | 0.3 | 18.43 | 5.529
Mano de obra | h | Ayudante | 0.3 | 17.17 | 5.151
Mano de obra | h | Peón | 0.3 | 16.29 | 4.887
153.0756

## 160
| Unidad | 6 | Cantidad | PVP | Importe
Partida | m² | Sistema de Aislamiento de Tejados BORJATHERM, compuesto por paneles autoportantes de poliuretano de alta densidad, de espesor 160 mm, revestidos en aluminio gofrado por sus 4 caras y con rastrel ventilado de Aluzinc incorporado en el panel, al paso de 395 mm, con coeficiente de transmisión térmica λ=0,022 W/m·K. Con cobertura de teja cerámica plana modelo TECHNICA-10 Nature Roja de TEJAS BORJA, de 475 x 262 mm, a razón de 10,9 ud/m2. Incluso p.p. de cinta butílica BORJATHERM para sellado de juntas entre paneles, adhesivo sellador y espuma para tejados de Tejas Borja para sellado y relleno de encuentros, anclajes del panel al soporte y tornillería de fijación de las tejas al rastrel. Resolución de cumbreras y limatesas ventiladas con rastrel auxiliar BORJATHERM, soporte de rastrel de cumbrera regulable, rastrel de cumbrera de 40 mm y bajo cumbrera, p.p de piezas especiales, peines y tejas de ventilación (1 cada 10 m²). Instalado según Norma UNE-136020 y siguiendo las instrucciones del fabricante. | 1 |  | 163.0636
Material | u | Teja TECHNICA 10 Nature Roja | 10.9 | 3.39 | 36.951
Material | u | Teja Ventilación TECHNICA 10 Nature | 0.1 | 47.22 | 4.722
Material | u | Caballete 100º Nature | 0.04 | 12.82 | 0.5128
Material | m² | Panel BORJATHERM espesor 160 mm paso 395. | 1 | 100.02 | 100.02
Material | m | Rastrel auxiliar BORJATHERM Aluzinc | 0.2 | 5.73 | 1.146
Material | m | Cinta butílica BORJATHERM 100 mm. | 0.6 | 1.34 | 0.804
Material | m | Liston de arranque 80 x 50 mm | 0.4 | 3.85 | 1.54
Material | m | Rastrel + Peine de ventilación de alero 30-60 mm | 0.2 | 1.03 | 0.206
Material | m | Bajo Cumbrera TB-Roll 390 mm | 0.1 | 3.98 | 0.398
Material | u | Soporte de rastrel de cumbrera regulable | 0.2 | 1.45 | 0.29
Material | u | Espuma Fijación Tejas | 0.03 | 5.75 | 0.1725
Material | u | Adhesivo-Sellador masilla PU 300 | 0.05 | 4.83 | 0.2415
Material | u | Tornillería fijación | 0.16 | 3.08 | 0.4928
Mano de obra | h | Oficial 1ª | 0.3 | 18.43 | 5.529
Mano de obra | h | Ayudante | 0.3 | 17.17 | 5.151
Mano de obra | h | Peón | 0.3 | 16.29 | 4.887
163.0636