## 60
| Unidad | 6 | Cantidad | PVP | Importe
Partida | m² | Sistema de Aislamiento de Tejados BorjaSAT, compuesto por paneles moldeados de poliestireno expandido Neopor® de 60 mm de espesor del aislante, y rastreles metálicos de acero galvanizado tipo U que se encajan sobre los resaltes incorporados en el panel al paso de 370 mm si se colocan los paneles con el lado ancho hacia abajo, o al paso de 395 mm si se colocan los paneles con el lado estrecho hacia abajo. Con coeficiente de transmisión térmica λ=0,031 W/m·K. Con cobertura de teja cerámica curva modelo C-50.21 Celler Centenaria Tierra con teja Talón 50/45 Nature Manoir de TEJAS BORJA, a razón de 18 ud/m2. Incluso p.p. de lámina impermeable transpirable modelo TB180, anclajes del panel al soporte y tornillería de fijación de las tejas al rastrel. Resolución de cumbreras y limatesas ventiladas con soporte de rastrel de cumbrera regulable, rastrel de cumbrera de 40 mm y bajo cumbrera, p.p de piezas especiales, peines y tejas de ventilación (1 cada 10 m²). Instalado según Norma UNE-136020 y siguiendo las instrucciones del fabricante. | 1 |  | 84.2768
Material | u | Teja Curva C-50.21 Celler Centenaria Tierra | 10 | 1.82 | 18.2
Material | u | Teja Talón 50/45 Nature Manoir | 10 | 1.88 | 18.8
Material | u | Teja Ventilación C-50.21 Celler Centenaria | 0.1 | 51.55 | 5.155
Material | m² | Panel BorjaSAT espesor 60 mm pasos 370 y 395 | 1 | 18.71 | 18.71
Material | m | Rastrel metálico U BorjaSAT | 2.7 | 1.44 | 3.888
Material | m² | Lámina impermeable transpirable TB-180 | 1 | 1.8 | 1.8
Material | m | Liston de arranque 80 x 50 mm | 0.2 | 3.85 | 0.77
Material | m | Rastrel + Peine de ventilación de alero 30-60 mm | 0.2 | 1.03 | 0.206
Material | m | Bajo Cumbrera TB-Roll 390 mm | 0.1 | 3.98 | 0.398
Material | u | Soporte de rastrel de cumbrera regulable | 0.2 | 1.45 | 0.29
Material | u | Tornillería Fijación | 0.16 | 3.08 | 0.4928
Mano de obra | h | Oficial 1ª | 0.3 | 18.43 | 5.529
Mano de obra | h | Ayudante | 0.3 | 17.17 | 5.151
Mano de obra | h | Peón | 0.3 | 16.29 | 4.887
84.2768

## 100
| Unidad | 6 | Cantidad | PVP | Importe
Partida | m² | Sistema de Aislamiento de Tejados BorjaSAT, compuesto por paneles moldeados de poliestireno expandido Neopor® de 100 mm de espesor del aislante, y rastreles metálicos de acero galvanizado tipo U que se encajan sobre los resaltes incorporados en el panel al paso de 370 mm si se colocan los paneles con el lado ancho hacia abajo, o al paso de 395 mm si se colocan los paneles con el lado estrecho hacia abajo. Con coeficiente de transmisión térmica λ=0,031 W/m·K. Con cobertura de teja cerámica curva modelo C-50.21 Celler Centenaria Tierra con teja Talón 50/45 Nature Manoir de TEJAS BORJA, a razón de 18 ud/m2. Incluso p.p. de lámina impermeable transpirable modelo TB180, anclajes del panel al soporte y tornillería de fijación de las tejas al rastrel. Resolución de cumbreras y limatesas ventiladas con soporte de rastrel de cumbrera regulable, rastrel de cumbrera de 40 mm y bajo cumbrera, p.p de piezas especiales, peines y tejas de ventilación (1 cada 10 m²). Instalado según Norma UNE-136020 y siguiendo las instrucciones del fabricante. | 1 |  | 92.9568
Material | u | Teja Curva C-50.21 Celler Centenaria Tierra | 10 | 1.82 | 18.2
Material | u | Teja Talón 50/45 Nature Manoir | 10 | 1.88 | 18.8
Material | u | Teja Ventilación C-50.21 Celler Centenaria | 0.1 | 51.55 | 5.155
Material | m² | Panel BorjaSAT espesor 100 mm pasos 370 y 395 | 1 | 27.68 | 27.68
Material | m | Rastrel metálico U BorjaSAT | 2.7 | 1.44 | 3.888
Material | m² | Lámina impermeable transpirable TB-180 | 1 | 1.8 | 1.8
Material | m | Rastrel + Peine de ventilación de alero 30-60 mm | 0.2 | 1.03 | 0.206
Material | m | Bajo Cumbrera TB-Roll 390 mm | 0.1 | 3.98 | 0.398
Material | u | Soporte de rastrel de cumbrera regulable | 0.2 | 1.45 | 0.29
Material | u | Tornillería fijación | 0.16 | 6.08 | 0.9728
Mano de obra | h | Oficial 1ª | 0.3 | 18.43 | 5.529
Mano de obra | h | Ayudante | 0.3 | 17.17 | 5.151
Mano de obra | h | Peón | 0.3 | 16.29 | 4.887
92.9568

## 140
| Unidad | 6 | Cantidad | PVP | Importe
Partida | m² | Sistema de Aislamiento de Tejados BorjaSAT, compuesto por paneles moldeados de poliestireno expandido Neopor® de 140 mm de espesor del aislante, y rastreles metálicos de acero galvanizado tipo U que se encajan sobre los resaltes incorporados en el panel al paso de 370 mm si se colocan los paneles con el lado ancho hacia abajo, o al paso de 395 mm si se colocan los paneles con el lado estrecho hacia abajo. Con coeficiente de transmisión térmica λ=0,031 W/m·K. Con cobertura de teja cerámica curva modelo C-50.21 Celler Centenaria Tierra con teja Talón 50/45 Nature Manoir de TEJAS BORJA, a razón de 18 ud/m2. Incluso p.p. de lámina impermeable transpirable modelo TB180, anclajes del panel al soporte y tornillería de fijación de las tejas al rastrel. Resolución de cumbreras y limatesas ventiladas con soporte de rastrel de cumbrera regulable, rastrel de cumbrera de 40 mm y bajo cumbrera, p.p de piezas especiales, peines y tejas de ventilación (1 cada 10 m²). Instalado según Norma UNE-136020 y siguiendo las instrucciones del fabricante. | 1 |  | 103.4168
Material | u | Teja Curva C-50.21 Celler Centenaria Tierra | 10 | 1.82 | 18.2
Material | u | Teja Talón 50/45 Nature Manoir | 10 | 1.88 | 18.8
Material | u | Teja Ventilación C-50.21 Celler Centenaria | 0.1 | 51.55 | 5.155
Material | m² | Panel BorjaSAT espesor 140 mm pasos 370 y 395 | 1 | 37.5 | 37.5
Material | m | Rastrel metálico U BorjaSAT | 2.7 | 1.44 | 3.888
| m² | Lámina impermeable transpirable TB-180 | 1 | 1.8 | 1.8
Material | m | Rastrel + Peine de ventilación de alero 30-60 mm | 0.2 | 1.03 | 0.206
Material | m | Bajo Cumbrera TB-Roll 390 mm | 0.1 | 3.98 | 0.398
Material | u | Soporte de rastrel de cumbrera regulable | 0.2 | 1.45 | 0.29
Material | u | Tornillería fijación | 0.16 | 10.08 | 1.6128
Mano de obra | h | Oficial 1ª | 0.3 | 18.43 | 5.529
Mano de obra | h | Ayudante | 0.3 | 17.17 | 5.151
Mano de obra | h | Peón | 0.3 | 16.29 | 4.887
103.4168