## 60
| Unidad | 6 | Cantidad | PVP | Importe
Partida | m² | Sistema de Aislamiento de Tejados BorjaSAT, compuesto por paneles moldeados de poliestireno expandido Neopor® de 60 mm de espesor del aislante, y rastreles metálicos de acero galvanizado tipo U que se encajan sobre los resaltes incorporados en el panel al paso de 370 mm si se colocan los paneles con el lado ancho hacia abajo, o al paso de 395 mm si se colocan los paneles con el lado estrecho hacia abajo. Con coeficiente de transmisión térmica λ=0,031 W/m·K. Con cobertura de teja cerámica curva modelo C-50.21 Celler Centenaria Tierra con teja Talón 50/45 Nature Manoir de TEJAS BORJA, a razón de 18 ud/m2. Incluso p.p. de lámina impermeable transpirable modelo TB180, anclajes del panel al soporte y tornillería de fijación de las tejas al rastrel. Resolución de cumbreras y limatesas ventiladas con soporte de rastrel de cumbrera regulable, rastrel de cumbrera de 40 mm y bajo cumbrera, p.p de piezas especiales, peines y tejas de ventilación (1 cada 10 m²). Instalado según Norma UNE-136020 y siguiendo las instrucciones del fabricante. | 1 |  | 90.8955
Material | u | Teja Curva C-50.21 Celler Centenaria Tierra | 10 | 1.91 | 19.1
Material | u | Teja Talón 50/45 Nature Manoir | 10 | 1.93 | 19.3
Material | u | Teja Ventilación C-50.21 Celler Centenaria | 0.1 | 47.22 | 4.722
Material | m² | Panel BorjaSAT espesor 60 mm pasos 370 y 395 | 1 | 20.65 | 20.65
Material | m | Rastrel metálico U BorjaSAT | 2.7 | 1.48 | 3.996
Material | m² | Lámina impermeable transpirable TB-180 | 1 | 1.85 | 1.85
Material | m | Rastrel + Peine de ventilación de alero 30-60 mm | 0.2 | 1.06 | 0.212
Material | m | Bajo Cumbrera TB-Roll 390 mm | 0.1 | 4.08 | 0.408
Material | u | Soporte de rastrel de cumbrera regulable | 0.2 | 1.49 | 0.298
Material | u | Tornillería Fijación | 0.16 | 10.5 | 1.68
Mano de obra | h | Oficial 1ª | 0.45 | 21.41 | 9.6345
Mano de obra | h | Peón | 0.45 | 20.1 | 9.045
90.8955

## 100
| Unidad | 6 | Cantidad | PVP | Importe
Partida | m² | Sistema de Aislamiento de Tejados BorjaSAT, compuesto por paneles moldeados de poliestireno expandido Neopor® de 100 mm de espesor del aislante, y rastreles metálicos de acero galvanizado tipo U que se encajan sobre los resaltes incorporados en el panel al paso de 370 mm si se colocan los paneles con el lado ancho hacia abajo, o al paso de 395 mm si se colocan los paneles con el lado estrecho hacia abajo. Con coeficiente de transmisión térmica λ=0,031 W/m·K. Con cobertura de teja cerámica curva modelo C-50.21 Celler Centenaria Tierra con teja Talón 50/45 Nature Manoir de TEJAS BORJA, a razón de 18 ud/m2. Incluso p.p. de lámina impermeable transpirable modelo TB180, anclajes del panel al soporte y tornillería de fijación de las tejas al rastrel. Resolución de cumbreras y limatesas ventiladas con soporte de rastrel de cumbrera regulable, rastrel de cumbrera de 40 mm y bajo cumbrera, p.p de piezas especiales, peines y tejas de ventilación (1 cada 10 m²). Instalado según Norma UNE-136020 y siguiendo las instrucciones del fabricante. | 1 |  | 100.2055
Material | u | Teja Curva C-50.21 Celler Centenaria Tierra | 10 | 1.91 | 19.1
Material | u | Teja Talón 50/45 Nature Manoir | 10 | 1.93 | 19.3
Material | u | Teja Ventilación C-50.21 Celler Centenaria | 0.1 | 47.22 | 4.722
Material | m² | Panel BorjaSAT espesor 100 mm pasos 370 y 395 | 1 | 29.96 | 29.96
Material | m | Rastrel metálico U BorjaSAT | 2.7 | 1.48 | 3.996
Material | m² | Lámina impermeable transpirable TB-180 | 1 | 1.85 | 1.85
Material | m | Rastrel + Peine de ventilación de alero 30-60 mm | 0.2 | 1.06 | 0.212
Material | m | Bajo Cumbrera TB-Roll 390 mm | 0.1 | 4.08 | 0.408
Material | u | Soporte de rastrel de cumbrera regulable | 0.2 | 1.49 | 0.298
Material | u | Tornillería fijación | 0.16 | 10.5 | 1.68
Mano de obra | h | Oficial 1ª | 0.45 | 21.41 | 9.6345
Mano de obra | h | Peón | 0.45 | 20.1 | 9.045
100.2055

## 140
| Unidad | 6 | Cantidad | PVP | Importe
Partida | m² | Sistema de Aislamiento de Tejados BorjaSAT, compuesto por paneles moldeados de poliestireno expandido Neopor® de 140 mm de espesor del aislante, y rastreles metálicos de acero galvanizado tipo U que se encajan sobre los resaltes incorporados en el panel al paso de 370 mm si se colocan los paneles con el lado ancho hacia abajo, o al paso de 395 mm si se colocan los paneles con el lado estrecho hacia abajo. Con coeficiente de transmisión térmica λ=0,031 W/m·K. Con cobertura de teja cerámica curva modelo C-50.21 Celler Centenaria Tierra con teja Talón 50/45 Nature Manoir de TEJAS BORJA, a razón de 18 ud/m2. Incluso p.p. de lámina impermeable transpirable modelo TB180, anclajes del panel al soporte y tornillería de fijación de las tejas al rastrel. Resolución de cumbreras y limatesas ventiladas con soporte de rastrel de cumbrera regulable, rastrel de cumbrera de 40 mm y bajo cumbrera, p.p de piezas especiales, peines y tejas de ventilación (1 cada 10 m²). Instalado según Norma UNE-136020 y siguiendo las instrucciones del fabricante. | 1 |  | 110.8555
Material | u | Teja Curva C-50.21 Celler Centenaria Tierra | 10 | 1.91 | 19.1
Material | u | Teja Talón 50/45 Nature Manoir | 10 | 1.93 | 19.3
Material | u | Teja Ventilación C-50.21 Celler Centenaria | 0.1 | 47.22 | 4.722
Material | m² | Panel BorjaSAT espesor 140 mm pasos 370 y 395 | 1 | 40.61 | 40.61
Material | m | Rastrel metálico U BorjaSAT | 2.7 | 1.48 | 3.996
| m² | Lámina impermeable transpirable TB-180 | 1 | 1.85 | 1.85
Material | m | Rastrel + Peine de ventilación de alero 30-60 mm | 0.2 | 1.06 | 0.212
Material | m | Bajo Cumbrera TB-Roll 390 mm | 0.1 | 4.08 | 0.408
Material | u | Soporte de rastrel de cumbrera regulable | 0.2 | 1.49 | 0.298
Material | u | Tornillería fijación | 0.16 | 10.5 | 1.68
Mano de obra | h | Oficial 1ª | 0.45 | 21.41 | 9.6345
Mano de obra | h | Peón | 0.45 | 20.1 | 9.045
110.8555