## 60
| Unidad | 6 | Cantidad | PVP | Importe
Partida | m² | Sistema de Aislamiento de Tejados BORJATHERM, compuesto por paneles autoportantes de poliuretano de alta densidad, de espesor 60 mm, revestidos en aluminio gofrado por sus 4 caras y con rastrel ventilado de Aluzinc incorporado en el panel, al paso de 395 mm, con coeficiente de transmisión térmica λ=0,022 W/m·K. Con cobertura de teja cerámica plana modelo TECHNICA-10 Nature Roja de TEJAS BORJA, de 475 x 262 mm, a razón de 10,9 ud/m2. Incluso p.p. de cinta butílica BORJATHERM para sellado de juntas entre paneles, adhesivo sellador y espuma para tejados de Tejas Borja para sellado y relleno de encuentros, anclajes del panel al soporte y tornillería de fijación de las tejas al rastrel. Resolución de cumbreras y limatesas ventiladas con rastrel auxiliar BORJATHERM, soporte de rastrel de cumbrera regulable, rastrel de cumbrera de 40 mm y bajo cumbrera, p.p de piezas especiales, peines y tejas de ventilación (1 cada 10 m²). Instalado según Norma UNE-136020 y siguiendo las instrucciones del fabricante. | 1 |  | 122.5463
Material | u | Teja TECHNICA 10 Nature Roja | 10.9 | 3.56 | 38.804
Material | u | Teja Ventilación TECHNICA 10 Nature | 0.1 | 47.22 | 4.722
Material | u | Caballete 100º Nature | 0.04 | 12.82 | 0.5128
Material | m² | Panel BORJATHERM espesor 60 mm paso 395. | 1 | 54.15 | 54.15
Material | m | Rastrel auxiliar BORJATHERM Aluzinc | 0.2 | 5.87 | 1.174
Material | m | Cinta butílica BORJATHERM 100 mm. | 0.6 | 1.37 | 0.822
Material | m | Liston de arranque 60 x 50 mm | 0.2 | 3.22 | 0.644
Material | m | Rastrel + Peine de ventilación de alero 30-60 mm | 0.2 | 1.06 | 0.212
Material | m | Bajo Cumbrera TB-Roll 390 mm | 0.1 | 4.08 | 0.408
Material | u | Soporte de rastrel de cumbrera regulable | 0.2 | 1.49 | 0.298
Material | u | Espuma Fijación Tejas | 0.03 | 6 | 0.18
Material | u | Adhesivo-Sellador masilla PU 300 | 0.05 | 5.2 | 0.26
Material | u | Tornillería fijación | 0.16 | 10.5 | 1.68
Mano de obra | h | Oficial 1ª | 0.45 | 21.41 | 9.6345
Mano de obra | h | Peón | 0.45 | 20.1 | 9.045
122.5463

## 80
| Unidad | 6 | Cantidad | PVP | Importe
Partida | m² | Sistema de Aislamiento de Tejados BORJATHERM, compuesto por paneles autoportantes de poliuretano de alta densidad, de espesor 80 mm, revestidos en aluminio gofrado por sus 4 caras y con rastrel ventilado de Aluzinc incorporado en el panel, al paso de 395 mm, con coeficiente de transmisión térmica λ=0,022 W/m·K. Con cobertura de teja cerámica plana modelo TECHNICA-10 Nature Roja de TEJAS BORJA, de 475 x 262 mm, a razón de 10,9 ud/m2. Incluso p.p. de cinta butílica BORJATHERM para sellado de juntas entre paneles, adhesivo sellador y espuma para tejados de Tejas Borja para sellado y relleno de encuentros, anclajes del panel al soporte y tornillería de fijación de las tejas al rastrel. Resolución de cumbreras y limatesas ventiladas con rastrel auxiliar BORJATHERM, soporte de rastrel de cumbrera regulable, rastrel de cumbrera de 40 mm y bajo cumbrera, p.p de piezas especiales, peines y tejas de ventilación (1 cada 10 m²). Instalado según Norma UNE-136020 y siguiendo las instrucciones del fabricante. | 1 |  | 132.2743
Material | u | Teja TECHNICA 10 Nature Roja | 10.9 | 3.56 | 38.804
Material | u | Teja Ventilación TECHNICA 10 Nature | 0.1 | 47.22 | 4.722
Material | u | Caballete 100º Nature | 0.04 | 12.82 | 0.5128
Material | m² | Panel BORJATHERM espesor 80 mm paso 395. | 1 | 63.63 | 63.63
Material | m | Rastrel auxiliar BORJATHERM Aluzinc | 0.2 | 5.87 | 1.174
Material | m | Cinta butílica BORJATHERM 100 mm. | 0.6 | 1.37 | 0.822
Material | m | Liston de arranque 80 x 50 mm | 0.2 | 4.46 | 0.892
Material | m | Rastrel + Peine de ventilación de alero 30-60 mm | 0.2 | 1.06 | 0.212
Material | m | Bajo Cumbrera TB-Roll 390 mm | 0.1 | 4.08 | 0.408
Material | u | Soporte de rastrel de cumbrera regulable | 0.2 | 1.49 | 0.298
Material | u | Espuma Fijación Tejas | 0.03 | 6 | 0.18
Material | u | Adhesivo-Sellador masilla PU 300 | 0.05 | 5.2 | 0.26
Material | u | Tornillería fijación | 0.16 | 10.5 | 1.68
Mano de obra | h | Oficial 1ª | 0.45 | 21.41 | 9.6345
Mano de obra | h | Peón | 0.45 | 20.1 | 9.045
132.2743

## 100
| Unidad | 6 | Cantidad | PVP | Importe
Partida | m² | Sistema de Aislamiento de Tejados BORJATHERM, compuesto por paneles autoportantes de poliuretano de alta densidad, de espesor 100 mm, revestidos en aluminio gofrado por sus 4 caras y con rastrel ventilado de Aluzinc incorporado en el panel, al paso de 395 mm, con coeficiente de transmisión térmica λ=0,022 W/m·K. Con cobertura de teja cerámica plana modelo TECHNICA-10 Nature Roja de TEJAS BORJA, de 475 x 262 mm, a razón de 10,9 ud/m2. Incluso p.p. de cinta butílica BORJATHERM para sellado de juntas entre paneles, adhesivo sellador y espuma para tejados de Tejas Borja para sellado y relleno de encuentros, anclajes del panel al soporte y tornillería de fijación de las tejas al rastrel. Resolución de cumbreras y limatesas ventiladas con rastrel auxiliar BORJATHERM, soporte de rastrel de cumbrera regulable, rastrel de cumbrera de 40 mm y bajo cumbrera, p.p de piezas especiales, peines y tejas de ventilación (1 cada 10 m²). Instalado según Norma UNE-136020 y siguiendo las instrucciones del fabricante. | 1 |  | 142.0003
Material | u | Teja TECHNICA 10 Nature Roja | 10.9 | 3.56 | 38.804
Material | u | Teja Ventilación TECHNICA 10 Nature | 0.1 | 47.22 | 4.722
Material | u | Caballete 100º Nature | 0.04 | 12.82 | 0.5128
Material | m² | Panel BORJATHERM espesor 100 mm paso 395. | 1 | 72.96 | 72.96
Material | m | Rastrel auxiliar BORJATHERM Aluzinc | 0.2 | 5.87 | 1.174
Material | m | Cinta butílica BORJATHERM 100 mm. | 0.6 | 1.37 | 0.822
Material | m | Liston de arranque 60 x 50 mm | 0.4 | 3.22 | 1.288
Material | m | Rastrel + Peine de ventilación de alero 30-60 mm | 0.2 | 1.06 | 0.212
Material | m | Bajo Cumbrera TB-Roll 390 mm | 0.1 | 4.08 | 0.408
Material | u | Soporte de rastrel de cumbrera regulable | 0.2 | 1.49 | 0.298
Material | u | Espuma Fijación Tejas | 0.03 | 6 | 0.18
Material | u | Adhesivo-Sellador masilla PU 300 | 0.05 | 5.2 | 0.26
Material | u | Tornillería fijación | 0.16 | 10.5 | 1.68
Mano de obra | h | Oficial 1ª | 0.45 | 21.41 | 9.6345
Mano de obra | h | Peón | 0.45 | 20.1 | 9.045
142.0003

## 120
| Unidad | 6 | Cantidad | PVP | Importe
Partida | m² | Sistema de Aislamiento de Tejados BORJATHERM, compuesto por paneles autoportantes de poliuretano de alta densidad, de espesor 120 mm, revestidos en aluminio gofrado por sus 4 caras y con rastrel ventilado de Aluzinc incorporado en el panel, al paso de 395 mm, con coeficiente de transmisión térmica λ=0,022 W/m·K. Con cobertura de teja cerámica plana modelo TECHNICA-10 Nature Roja de TEJAS BORJA, de 475 x 262 mm, a razón de 10,9 ud/m2. Incluso p.p. de cinta butílica BORJATHERM para sellado de juntas entre paneles, adhesivo sellador y espuma para tejados de Tejas Borja para sellado y relleno de encuentros, anclajes del panel al soporte y tornillería de fijación de las tejas al rastrel. Resolución de cumbreras y limatesas ventiladas con rastrel auxiliar BORJATHERM, soporte de rastrel de cumbrera regulable, rastrel de cumbrera de 40 mm y bajo cumbrera, p.p de piezas especiales, peines y tejas de ventilación (1 cada 10 m²). Instalado según Norma UNE-136020 y siguiendo las instrucciones del fabricante. | 1 |  | 150.5603
Material | u | Teja TECHNICA 10 Nature Roja | 10.9 | 3.56 | 38.804
Material | u | Teja Ventilación TECHNICA 10 Nature | 0.1 | 47.22 | 4.722
Material | u | Caballete 100º Nature | 0.04 | 12.82 | 0.5128
Material | m² | Panel BORJATHERM espesor 120 mm paso 395. | 1 | 81.52 | 81.52
Material | m | Rastrel auxiliar BORJATHERM Aluzinc | 0.2 | 5.87 | 1.174
Material | m | Cinta butílica BORJATHERM 100 mm. | 0.6 | 1.37 | 0.822
Material | m | Liston de arranque 60 x 50 mm | 0.4 | 3.22 | 1.288
Material | m | Rastrel + Peine de ventilación de alero 30-60 mm | 0.2 | 1.06 | 0.212
Material | m | Bajo Cumbrera TB-Roll 390 mm | 0.1 | 4.08 | 0.408
Material | u | Soporte de rastrel de cumbrera regulable | 0.2 | 1.49 | 0.298
Material | u | Espuma Fijación Tejas | 0.03 | 6 | 0.18
Material | u | Adhesivo-Sellador masilla PU 300 | 0.05 | 5.2 | 0.26
Material | u | Tornillería fijación | 0.16 | 10.5 | 1.68
Mano de obra | h | Oficial 1ª | 0.45 | 21.41 | 9.6345
Mano de obra | h | Peón | 0.45 | 20.1 | 9.045
150.5603

## 140
| Unidad | 6 | Cantidad | PVP | Importe
Partida | m² | Sistema de Aislamiento de Tejados BORJATHERM, compuesto por paneles autoportantes de poliuretano de alta densidad, de espesor 140 mm, revestidos en aluminio gofrado por sus 4 caras y con rastrel ventilado de Aluzinc incorporado en el panel, al paso de 395 mm, con coeficiente de transmisión térmica λ=0,022 W/m·K. Con cobertura de teja cerámica plana modelo TECHNICA-10 Nature Roja de TEJAS BORJA, de 475 x 262 mm, a razón de 10,9 ud/m2. Incluso p.p. de cinta butílica BORJATHERM para sellado de juntas entre paneles, adhesivo sellador y espuma para tejados de Tejas Borja para sellado y relleno de encuentros, anclajes del panel al soporte y tornillería de fijación de las tejas al rastrel. Resolución de cumbreras y limatesas ventiladas con rastrel auxiliar BORJATHERM, soporte de rastrel de cumbrera regulable, rastrel de cumbrera de 40 mm y bajo cumbrera, p.p de piezas especiales, peines y tejas de ventilación (1 cada 10 m²). Instalado según Norma UNE-136020 y siguiendo las instrucciones del fabricante. | 1 |  | 161.7783
Material | u | Teja TECHNICA 10 Nature Roja | 10.9 | 3.56 | 38.804
Material | u | Teja Ventilación TECHNICA 10 Nature | 0.1 | 47.22 | 4.722
Material | u | Caballete 100º Nature | 0.04 | 12.82 | 0.5128
Material | m² | Panel BORJATHERM espesor 140 mm paso 395. | 1 | 92.49 | 92.49
Material | m | Rastrel auxiliar BORJATHERM Aluzinc | 0.2 | 5.87 | 1.174
Material | m | Cinta butílica BORJATHERM 100 mm. | 0.6 | 1.37 | 0.822
Material | m | Liston de arranque 60 x 50 mm | 0.2 | 3.22 | 0.644
Material | m | Liston de arranque 80 x 50 mm | 0.2 | 4.46 | 0.892
Material | m | Rastrel + Peine de ventilación de alero 30-60 mm | 0.2 | 1.06 | 0.212
Material | m | Bajo Cumbrera TB-Roll 390 mm | 0.1 | 4.08 | 0.408
Material | u | Soporte de rastrel de cumbrera regulable | 0.2 | 1.49 | 0.298
Material | u | Espuma Fijación Tejas | 0.03 | 6 | 0.18
Material | u | Adhesivo-Sellador masilla PU 300 | 0.05 | 5.2 | 0.26
Material | u | Tornillería fijación | 0.16 | 10.5 | 1.68
Mano de obra | h | Oficial 1ª | 0.45 | 21.41 | 9.6345
Mano de obra | h | Peón | 0.45 | 20.1 | 9.045
161.7783

## 160
| Unidad | 6 | Cantidad | PVP | Importe
Partida | m² | Sistema de Aislamiento de Tejados BORJATHERM, compuesto por paneles autoportantes de poliuretano de alta densidad, de espesor 160 mm, revestidos en aluminio gofrado por sus 4 caras y con rastrel ventilado de Aluzinc incorporado en el panel, al paso de 395 mm, con coeficiente de transmisión térmica λ=0,022 W/m·K. Con cobertura de teja cerámica plana modelo TECHNICA-10 Nature Roja de TEJAS BORJA, de 475 x 262 mm, a razón de 10,9 ud/m2. Incluso p.p. de cinta butílica BORJATHERM para sellado de juntas entre paneles, adhesivo sellador y espuma para tejados de Tejas Borja para sellado y relleno de encuentros, anclajes del panel al soporte y tornillería de fijación de las tejas al rastrel. Resolución de cumbreras y limatesas ventiladas con rastrel auxiliar BORJATHERM, soporte de rastrel de cumbrera regulable, rastrel de cumbrera de 40 mm y bajo cumbrera, p.p de piezas especiales, peines y tejas de ventilación (1 cada 10 m²). Instalado según Norma UNE-136020 y siguiendo las instrucciones del fabricante. | 1 |  | 172.0563
Material | u | Teja TECHNICA 10 Nature Roja | 10.9 | 3.56 | 38.804
Material | u | Teja Ventilación TECHNICA 10 Nature | 0.1 | 47.22 | 4.722
Material | u | Caballete 100º Nature | 0.04 | 12.82 | 0.5128
Material | m² | Panel BORJATHERM espesor 160 mm paso 395. | 1 | 102.52 | 102.52
Material | m | Rastrel auxiliar BORJATHERM Aluzinc | 0.2 | 5.87 | 1.174
Material | m | Cinta butílica BORJATHERM 100 mm. | 0.6 | 1.37 | 0.822
Material | m | Liston de arranque 80 x 50 mm | 0.4 | 4.46 | 1.784
Material | m | Rastrel + Peine de ventilación de alero 30-60 mm | 0.2 | 1.06 | 0.212
Material | m | Bajo Cumbrera TB-Roll 390 mm | 0.1 | 4.08 | 0.408
Material | u | Soporte de rastrel de cumbrera regulable | 0.2 | 1.49 | 0.298
Material | u | Espuma Fijación Tejas | 0.03 | 6 | 0.18
Material | u | Adhesivo-Sellador masilla PU 300 | 0.05 | 5.2 | 0.26
Material | u | Tornillería fijación | 0.16 | 10.5 | 1.68
Mano de obra | h | Oficial 1ª | 0.45 | 21.41 | 9.6345
Mano de obra | h | Peón | 0.45 | 20.1 | 9.045
172.0563